## 监督检验报告信息
2024年啤酒瓶产品质量市监督抽查结果
本次抽查了生产领域4家企业4批次产品。所检项目全部符合标准。 依据 GB 4544-2020 《啤酒瓶》、GB 4806.5-2016 《食品安全国家标准 玻璃制品》等标准，对内应力，耐内压力，内表面耐水性，抗冲击，垂直轴偏差，抗热震性，理化指标（铅、镉）等7个项目进行了检验。 具体抽查结果见附件。
附件
2024年啤酒瓶产品质量市级常规监督抽查结果汇总表
序号 | 抽样领域 | 产品名称 | 受检单位名称 | 统一社会信用代码 | 标称生产者名称 | 生产日期或批号 | 规格型号 | 商标 | 抽查结果 | 不合格项目 | 抽样日期 | 行政区划 | 承检单位
1 | 生产领域 | 啤酒瓶 | 青岛蓝海华创玻璃制品有限公司 | 91370283MABW57Y84X | / | —/05132024401 | 500mL | PL | 所检项目符合标准 | / | 2024-04-01 | 平度市 | 青岛市产品质量检验研究院
2 | 生产领域 | 啤酒瓶 | 青岛荣泰玻璃制品有限公司 | 913702837940296053 | / | 2024-04-01/0103 | 500mL | Rotar | 所检项目符合标准 | / | 2024-04-01 | 平度市 | 青岛市产品质量检验研究院
3 | 生产领域 | 啤酒瓶 | 青岛崂玻玻璃制品有限公司 | 91370283321437967M | / | 2024-04-04/120799 | 500mL | L | 所检项目符合标准 | / | 2024-04-10 | 平度市 | 青岛市产品质量检验研究院
4 | 生产领域 | 啤酒瓶 | 青岛北汇玻璃有限公司 | 91370282713776124K | / | 2024-04-14/0202001 | 500mL | SH | 所检项目符合标准 | / | 2024-04-15 | 即墨区 | 青岛市产品质量检验研究院