{"text_format":"3","workbook":"xls","n_sheets":2,"sheets":["监督检验报告信息","Sheet1"],"read":"whole","date_system":"1900","formulas":"cached_only"}

{"sheet":"监督检验报告信息","index":0,"n_rows":20,"n_cols":14,"rows_kept":20,"merged":[[0,0,0,11],[1,0,1,13],[2,0,2,13],[3,0,3,13]],"flags":["formulas_cached_only"]}
["2024年建筑防水卷材产品质量市监督抽查结果"]
["本次抽查了11家单位的15批次产品。其中，生产领域6家企业10批次，流通领域5家经销单位5批次。所检项目全部符合标准。\n依据GB/T 18173.1-2012《高分子防水材料 第1部分:片材》，GB 18242-2008《弹性体改性沥青防水卷材》，GB 23441-2009《自粘聚合物改性沥青防水卷材》等标准，对拉伸强度，拉断伸长率，撕裂强度，低温弯折，热空气老化（拉伸强度保持率），热空气老化（拉断伸长率保持率），耐碱性（拉伸强度保持率），耐碱性（拉断伸长率保持率），可溶物含量，耐热性，低温柔性，不透水性，拉力，延伸率，热老化（拉力保持率），热老化（延伸率保持率），热老化（低温柔性），热老化（尺寸变化率），热老化（质量损失），渗油性，接缝剥离强度，浸水后质量增加，拉伸性能（拉力），拉伸性能（最大拉力时延伸率），剥离强度，持粘性，热老化（最大拉力时延伸率），热老化（剥离强度  卷材与铝板），热老化（尺寸稳定性），自粘沥青再剥离强度等30个项目进行了检验。\n具体抽查结果见附件。\n"]
["附件"]
["2024年建筑防水卷材产品质量市级监督抽查结果汇总表"]
["序号","抽样领域","产品名称","受检单位名称","统一社会信用代码","标称生产者名称","生产日期或批号","规格型号","商标","抽查结果","不合格项目","抽样日期","行政区划","承检单位"]
[1,"生产领域","弹性体改性沥青防水卷材","青岛即墨信达防水材料厂","91370282713777450J","/","2024-05-26/—","SBS I PY PE PE 4 7.5 幅宽：1m","/","所检项目符合标准","/","2024-06-03","即墨区","青岛市产品质量检验研究院"]
[2,"生产领域","弹性体改性沥青防水卷材","山东锦绣防水科技有限公司","91370282737289718E","/","2024-05-14/—","SBS II PY PE PE 4 10 幅宽 1m","中田","所检项目符合标准","/","2024-06-03","即墨区","青岛市产品质量检验研究院"]
[3,"生产领域","弹性体改性沥青防水卷材","山东锦绣防水科技有限公司","91370282737289718E","/","2024-05-10/—","SBS II PY PE PE 3 10 幅宽 1m","中田","所检项目符合标准","/","2024-06-03","即墨区","青岛市产品质量检验研究院"]
[4,"生产领域","自粘聚合物改性沥青防水卷材","青岛海之霖建材科技有限公司","91370282MA3TL6CE09","/","2024-05-08/—","自粘 PY II PE 4.0 10 幅宽：1m","/","所检项目符合标准","/","2024-06-03","即墨区","青岛市产品质量检验研究院"]
[5,"生产领域","自粘聚合物改性沥青防水卷材","青岛海之霖建材科技有限公司","91370282MA3TL6CE09","/","2024-05-08/—","自粘 PY I PE 4.0 10 幅宽：1m","/","所检项目符合标准","/","2024-06-03","即墨区","青岛市产品质量检验研究院"]
[6,"生产领域","弹性体SBS改性沥青防水卷材","青岛东方雨虹建筑材料有限公司","91370285MA3CB6QM5M","/","2024-05-16/—","SBS II PY PE PE 3 10幅宽：1m","东方雨虹","所检项目符合标准","/","2024-06-04","莱西市","青岛市产品质量检验研究院"]
[7,"生产领域","弹性体SBS改性沥青防水卷材","青岛东方雨虹建筑材料有限公司","91370285MA3CB6QM5M","/","2024-05-16/—","SBS I PY PE PE 4 10 幅宽：1m","东方雨虹","所检项目符合标准","/","2024-06-04","莱西市","青岛市产品质量检验研究院"]
[8,"生产领域","LTS自粘聚合物改性沥青防水卷材","青岛大洋灯塔防水有限公司","91370214706465811B","/","2024-05-28/2024052801","自粘卷材 PY  Ⅰ PE 4.0 10 幅宽1m","灯塔","所检项目符合标准","/","2024-05-31","城阳区","青岛市产品质量检验研究院"]
[9,"生产领域","三元乙丙（EPDM）防水卷材","青岛神盾防水科技有限公司","913702225836619691","/","2024-05-30/SD20240529J01","JL 1类 非外漏 厚度1.2mm×宽度1.0m×长度20m","SD","所检项目符合标准","/","2024-06-07","城阳区","青岛市产品质量检验研究院"]
[10,"生产领域","弹性体改性沥青防水卷材","青岛大洋灯塔防水有限公司","91370214706465811B","/","2024-03-16/2024031601","SBS Ⅰ PY PE PE 3 10 幅宽 1m","灯塔","所检项目符合标准","/","2024-05-31","城阳区","青岛市产品质量检验研究院"]
[11,"流通领域","SBS弹性体改性沥青防水卷材","青岛李沧区海青达防水材料经营部","9132050057817586XW","江苏凯伦建材股份有限公司","2024-04-01/—","SBS Ⅰ PY PE PE 3mm 10m² 幅宽1m","/","所检项目符合标准","/","2024-06-17","李沧区","青岛市产品质量检验研究院"]
[12,"流通领域","弹性体（SBS）改性沥青防水卷材","青岛市李沧区宏泰源防水材料店","91370783724252609L","宏源防水科技集团有限公司","2024-05-29/—","SBS Ⅰ PY PE PE 3 10 幅宽1m","宏源","所检项目符合标准","/","2024-06-17","李沧区","青岛市产品质量检验研究院"]
[13,"流通领域","JH-N100 SBS弹性体改性沥青防水卷材","城阳区纳瑞达防水材料批发部","91440300565738037E","中油佳汇（广东）防水股份有限公司","2024-04-09/2404090495","SBS Ι PY PE PE 3 10 热熔施工幅宽：1m","/","所检项目符合标准","/","2024-06-17","城阳区","青岛市产品质量检验研究院"]
[14,"流通领域","银合盾多筋胎高性能防水卷材（弹性体改性沥青防水卷材）","青岛金伟源建筑装饰防水工程有限公司","911101148026530114","北京建海中建国际防水材料有限公司","2024-04-07/—","SBS Ⅰ PY PE PE 3 10 幅宽：1m","建海中建","所检项目符合标准","/","2024-06-17","李沧区","青岛市产品质量检验研究院"]
[15,"流通领域","弹性体改性沥青防水卷材","青岛佳林建筑防水有限公司","91370700MA3CEXX34F","山东国鸿防水材料股份有限公司","2024-04-16/—","SBS Ⅰ PY PE PE 4 10 幅宽：1m","国鸿防水","所检项目符合标准","/","2024-06-12","即墨区","青岛市产品质量检验研究院"]

{"sheet":"Sheet1","index":1,"n_rows":11,"n_cols":1,"rows_kept":11,"flags":["formulas_cached_only"]}
["青岛即墨信达防水材料厂"]
["山东锦绣防水科技有限公司"]
["青岛海之霖建材科技有限公司"]
["青岛东方雨虹建筑材料有限公司"]
["青岛大洋灯塔防水有限公司"]
["青岛神盾防水科技有限公司"]
["青岛李沧区海青达防水材料经营部"]
["青岛市李沧区宏泰源防水材料店"]
["城阳区纳瑞达防水材料批发部"]
["青岛金伟源建筑装饰防水工程有限公司"]
["青岛佳林建筑防水有限公司"]